## zad. st. min. standardy
Zadavatelem stanovené minimální standardy
PRO HYDROIZOLAČNÍ POVLAK Z FÓLIE
Vlastnosti dle ČSN EN 13956 | Hodnota | Tolerance | Zkušební metoda | účastník potvrzuje dosažení min. hodnot
Efektivní tloušťka | min. 1,8 mm | -5/+10% | EN 1849-2 | ANO/NE
Chování při vnějším požáru na skladbě dle VV | BROOF(t3) | - | ENV1187 EN 13501-5 | ANO/NE
Vodotěsnost | vyhovuje | - | EN 1928(B) | ANO/NE
Pevnost v tahu (podělná/příčná) | ≥1100/1000 N/50mm | - | EN 12311-2 (A) | ANO/NE
Tažnost | ≥15 % | - | EN 12311-2 (A) | ANO/NE
Odolnost proti protrhávání | ≥200 N | - | EN 12310-2 | ANO/NE
Odolnost proti odlupování ve spojích | ≥ 300 N/50 mm |  | EN 12316-2 | ANO/NE
Smyková odolnost ve spojích | ≥ 800 N/50 mm |  | EN 12317-2 | ANO/NE
Expozice UV zářením, teplo a voda (5000 hodin) | Třída 0 | - | EN 1297 | ANO/NE
Rozměrová stálost | < 0,5 % | - | EN 1107-2 | ANO/NE
Ohebnost za nízkých teplot | <-25°C | - | EN 495-5 | ANO/NE
Odolnost proti krupobití (tvrdý/měkký) | 1,8 mm: > 25 m/s | - | EN 13583 | ANO/NE
PRO geotextilii
Parametr | Hodnota |  | Zkušební metoda | účastník potvrzuje dosažení min. hodnot
Plošná hmotnost | 500 g/m2 (± 50 g/m2 ) |  | EN ISO 9864 | ANO/NE
materiálové složení | 100% polypropylen |  | - | ANO/NE
tloušťka při tlaku 2 kPa | 4,0 mm (± 0,50 mm) |  | EN ISO 9863-1 | ANO/NE
PRO skelný vlies
Parametr | Hodnota |  | Zkušební metoda | účastník potvrzuje dosažení min. hodnot
Plošná hmotnost | 120 g/m2 (±12 %) |  | EN ISO 9864 | ANO/NE